## Feuille 1
FIQ060 | m² |  | Isolation thermique dans un plancher à ossature légère en bois, par insufflation, par le dessous du plafond, de flocons de ouate de cellulose.
Isolation thermique dans plancher à ossature légère en bois, en remplissant l'intérieur de la lame d'air de 80 mm d'épaisseur moyenne, par insufflation, par le dessous du plafond, de flocons de ouate de cellulose, Socycell, "SOCYR", composés de 88% de papier journal et de 12% d'additifs, densité entre 45 et 50 kg/m³ et conductivité thermique 0,040 W/(mK). Comprend le ruban autoadhésif, de 15 cm de largeur, pour le bouchage des trous réalisés dans le parement.
Code interne |  | Désignation |  | Quantité | Unité | Prix unitaire | Prix total
mt16fce020c |  | Flocons de ouate de cellulose, Socycell, "SOCYR", composés de 88% de papier journal et de 12% d'additifs, densité entre 45 et 50 kg/m³ et conductivité thermique 0,04 W/(mK), Euroclasse B-s2, d0 de réaction au feu selon NF EN 13501-1, pour remplissage des lames d'air par insufflation. |  | 4.2 | kg | 1.75 | 7.35
mt15sbi010c |  | Ruban autoadhésif, de géotextile non tissé de polypropylène, avec adhésif acrylique sans dissolvants et couche de séparation en papier siliconé, de 15 cm de largeur, intervalle de température de travail de -40 à 90°C, à appliquer à l'intérieur et à l'extérieur, fournie en rouleaux de 30 m de longueur. |  | 0.15 | m | 2.13 | 0.32
mq08mpa010 |  | Machine à insuffler l'isolant dans des lames d'air. |  | 0.183 | h | 14.56 | 2.66
mo030 |  | Compagnon professionnel III/CP2 poseur d'isolants en vrac ou en mousse. |  | 0.192 | h | 29.25 | 5.62
mo068 |  | Ouvrier professionnel II/OP poseur d'isolants en vrac ou en mousse. |  | 0.202 | h | 26.02 | 5.26
|  | Frais de chantier des unités d'ouvrage |  | 2 | % | 21.21 | 0.42
[6 empty] | Montant total HT: | 21.63